## Sheet1
所属公司 | 石化名称 | 石化名称备注 | 产能（万吨/年） | 装置动态 | 用途 | 用途备注
中石化华北 | 燕山石化 | 燕山石化1# | 12 | 产C5608M | 膜料 | 按排号对应BOPP/CPP，下同
|  | 燕山石化2# | 7 | 产4220 | 管材
|  | 燕山石化3# | 25 | 转产K9829H | 高熔共聚
| 齐鲁石化 | 齐鲁石化 | 7 | 产SP179P | 中熔共聚
| 中沙天津 | 中沙天津 | 45 | 停车检修 | -- | 停车
| 天津联合 | 天津联合 | 6 | 产CM01 | 均聚注塑
| 青岛大炼油 | 青岛大炼油 | 20 | 转产F03Q | 膜料 | 按排号对应BOPP/CPP，下同
| 济南炼厂 | 济南炼厂 | 12 | 产Y35 | 高熔纤维
| 石家庄炼化 | 石家庄炼厂 | 20 | 产MM60 | 薄壁注塑
| 中天合创 | 中天合创1#(气相) | 35 | 环管装置7月16日开车 | -- | 停车
|  | 中天合创2#(环管) | 35 | 气相装置于7月12日进入开车阶段，尚未产出产品 | -- | 停车
中石化华东 | 上海石化 | 上海石化1# | 10 | 一聚产H2800 | 纤维
|  | 上海石化2# | 10 | 二聚产F800E | 膜料 | 按排号对应BOPP/CPP，下同
|  | 上海石化3# | 20 | 三聚产M800E | 透明
| 扬子石化 | 扬子石化1# | 10 | 产C180 | 管材
|  | 扬子石化2# | 10 | 产F401 | 纤维
|  | 扬子石化3# | 20 | 产1215C | 中熔共聚
| 九江石化 | 九江石化 | 10 | 转产T36F | 膜料
| 镇海炼化 | 镇海炼化1# | 20 | 产M35ET | 透明
|  | 镇海炼化2# | 30 | 产M02 | 低熔共聚
| 中安联合 | 中安联合 | 35 | 产PPH-T03 | 拉丝
中石化华中 | 中原石化 | 中原石化1# | 6 | 产MH02 | 低熔共聚
|  | 中原石化2# | 10 | 产MT75 | 无规共聚
| 荆门石化 | 荆门石化 | 12 | 产T03 | 拉丝
| 武汉石化 | 武汉石化 | 12 | 产T03 | 拉丝
| 长岭石化 | 长盛石化 | 14 | 产T03 | 拉丝
| 洛阳石化 | 洛阳石化1# | 8 | 老装置长期停车中 | -- | 停车
|  | 洛阳石化2# | 14 | 产Y35 | 高熔纤维
中石化华南 | 茂名石化 | 茂名石化1# | 17 | 临时停车检修 | -- | 停车
|  | 茂名石化2# | 30 | 二线产N-Z30S | 纤维
|  | 茂名石化3# | 20 | 三线K8003 | 低熔共聚
| 广州石化 | 广州石化1# | 14 | B1600 | 管材
|  | 广州石化2# | 6 | CJS700 | 均聚注塑
|  | 广州石化3# | 20 | 产K8009 | 中熔共聚
| 福建联合 | 福建炼厂1# | 12 | 停车检修 | -- | 停车
|  | 福建炼厂2# | 33 | 1104K | 膜料
|  | 福建炼厂3# | 22 | 120G | 均聚注塑
| 湛江东兴 | 湛江东兴 | 14 | PPH-T03 | 拉丝
| 海南炼化 | 海南炼化 | 20 | 产Z30S | 纤维
| 北海炼厂 | 北海炼厂 | 20 | 产Z30S | 纤维
中石油厂家 | 大庆石化 | 大庆石化 | 10 | 产T30S | 拉丝
| 大庆炼化 | 大庆炼化1# | 30 | 产PA14D | 管材
|  | 大庆炼化2# | 30 | 产PA14D-2 | 管材
| 抚顺石化 | 抚顺石化1# | 9 | 产HPP1860 | 薄壁注塑
|  | 抚顺石化2# | 30 | 产L5D98 | 膜料
| 大连有机 | 大连有机1# | 20 | 产H39S-3 | 高熔纤维
|  | 大连有机2# | 7 | 产H39S-2 | 高熔纤维
|  | 大连有机3# | 5 | 装置长期停车中 | -- | 停车
| 兰港石化 | 兰港石化 | 11 | 产H9018H | 薄壁注塑
| 兰州石化 | 兰州石化2# | 30 | 产RP340R | 透明
|  | 兰州石化1# | 4 | 产BL | 纤维
| 独山子石化 | 独山子石化1# | 7 | 老装置一线产EPS30R | 低熔共聚
|  | 独山子石化2# | 7 | 老装置二线转产DY-W0723F | 膜料
|  | 独山子石化3# | 25 | 新装置一线产K8003 | 低熔共聚
|  | 独山子石化4# | 30 | 新装置二线产TF1007 | 膜料
| 锦西石化 | 锦西石化 | 15 | 停车 | -- | 停车
| 宁夏石化 | 宁夏石化 | 10 | 停车检修 | -- | 停车
| 庆阳石化 | 庆阳石化 | 10 | 产T30S | 拉丝
| 呼和浩特 | 华北石化 | 15 | 产T30S | 拉丝
| 华北石化 | 呼和浩特石化 | 10 | 产T30S | 拉丝
| 大港石化 | 大港石化 | 10 | 停车检修 | -- | 停车
| 广西钦州 | 广西钦州 | 20 | 产LHF40P | 纤维
| 四川石化 | 四川石化 | 45 | 产L5E89 | 拉丝
| 大连西太 | 大连西太 | 10 | 产Z30S | 纤维
煤化工 | 大唐多伦 | 大唐多伦1# | 23 | 产L5E89 | 拉丝
|  | 大唐多伦2# | 23 | 产LC1813 | 低熔共聚
| 神华宁煤 | 神华宁煤1# | 20 | 一线产1100N | 均聚注塑
|  | 神华宁煤2# | 30 | 二线产1102K | 拉丝
|  | 神华宁煤3# | 20 | 三线产2500HY | 低熔共聚
|  | 神华宁煤4# | 30 | 四线产1100N | 均聚注塑
|  | 神华宁煤5# | 30 | 五线产1102K | 拉丝
|  | 神华宁煤6# | 30 | 六线产1102K | 拉丝
| 神华包头 | 神华包头 | 30 | 产L5E89 | 拉丝
| 神华榆林 | 神华榆林 | 30 | 产K8003 | 低熔共聚
| 神华新疆 | 神华新疆 | 45 | 产S1003 | 拉丝
| 延长中煤 | 延长中煤1# | 30 | 一线6月20日起停车检修 | -- | 停车
|  | 延长中煤2# | 30 | 二线6月25日起停车检修 | -- | 停车
| 中煤榆林 | 中煤榆林 | 30 | 7月2日起停车检修 | -- | 停车
| 中煤蒙大 | 中煤蒙大 | 30 | 产L5E89 | 拉丝
| 蒲城清洁能源 | 蒲城清洁能源 | 40 | 产HP500N | 均聚注塑
| 宁夏宝丰 | 宁夏宝丰 | 30 | 一期7月1日起停车检修 | -- | 停车
|  | 宁夏宝丰二期 | 30 | 二期产L5E89 | 拉丝
| 青海盐湖 | 青海盐湖 | 16 | 停车 | -- | 停车
| 延安能化 | 延安能化 | 30 | 产K8003 | 低熔共聚
| 久泰能源 | 久泰能源 | 32 | L5E89 | 拉丝
地方合资企业 | 宁波富德 | 宁波富德 | 40 | 产T30S | 拉丝
| 富德（常州） | 常州富德 | 30 | 2017年7月1日停车 | -- | 停车
| 延安炼厂 | 延安炼厂1# | 10 | 产T30S | 拉丝
|  | 延安炼厂2# | 20 | 产T30S | 拉丝
| 绍兴三圆 | 绍兴三圆1# | 20 | 产Y26SY | 纤维
|  | 绍兴三圆2# | 30 | 产T30S | 拉丝
| 台塑宁波 | 台塑宁波1# | 17 | 转产5650HT | 透明
|  | 台塑宁波2# | 28 | 转产3080 | 中熔共聚
| 辽通化工 | 辽通化工1# | 6 | 产B240 | 管材
|  | 辽通化工2# | 25 | 产K7726H-RC | 高熔共聚
| 上海赛科 | 上海赛科 | 25 | 产S1003 | 拉丝
| 海天石化 | 海天石化 | 20 | 产PA14D | 管材
| 中韩石化 | 中韩石化 | 20 | STPP产SZ30S | 纤维
|  |  | 20 | JPP线产K8003 | 低熔共聚
| 联泓新材料 | 联泓新材料 | 20 | 产PPH-M600X | 薄壁注塑
| 中化泉州 | 泉州炼厂 | 20 | 产L5E89 | 拉丝
| 河北海伟 | 河北海伟 | 30 | 产T30S | 拉丝
| 中景石化 | 中景能源 | 35 | 产T36F | 膜料
|  | 中江石化 | 35 | 产T30S | 拉丝
| 东华能源（张家港） | 东华能源 | 40 | 产T30H | 拉丝
| 东华能源（宁波） | 宁波福基 | 40 | 产S1003 | 拉丝
| 云天化 | 云南云天化 | 15 | 产RM023T | 无规共聚
| 中海壳牌 | 中海壳牌1# | 30 | 一期产548R | 高熔共聚
|  | 中海壳牌2# | 40 | 二期产EP300M-Z | 中熔共聚
| 东莞巨正源 | 巨正源#1 | 30 | 停车检修 | -- | 停车
|  | 巨正源#2 | 30 | 停车检修 | -- | 停车
| 东方宏业 | 东方宏业 | 15 | 一线产H9018 | 薄壁注塑
|  |  | 15 | 二线产K8003 | 低熔共聚
| 鸿基石化 | 鸿基石化 | 9 | 产R3260T | 透明
| 鲁清石化 | 鲁清石化 | 15 | 一线产BZ-70 | 薄壁注塑
|  |  | 15 | 二线产Y26 | 纤维
| 恒力石化 | 恒力石化一期 | 45 | 一期产L5E89 | 拉丝
|  | 恒力石化二期1# | 20 | STPP线产PPH-MM70 | 薄壁注塑
|  | 恒力石化二期2# | 20 | JPP线产K8303 | 低熔共聚
| 浙江石化 | 浙石化1 | 45 | 一线产S2040 | 高熔纤维
|  | 浙石化2 | 45 | 二线产K8003 | 低熔共聚
| 利和知信 | 利和知信 | 30 | 产S2040 | 高熔纤维

## PP排号
PP用途“膜料”，按型号对应到“BOPP”、“CPP”。型号见下表
| 型号 | 类别 | 代表企业 | 用途 | 特性 | 熔指
| 0723F | BOPP | 独山子 | 用于高速香烟包装 |  | 8.4
| 1103K | BOPP | 神华宁煤 | 拉伸膜 |  | 2.8-3.5
| 1104K | BOPP | 福炼 | 高速BOPP |  | 2.8-3.5
| 1107K | BOPP | 福炼 |  |  | 7
| 2020S | BOPP | 台塑宁波 | 双向拉伸膜、食品包装 |  | 3
| ADXP856 | BOPP | 华锦 | 高硬度，高光泽度，具有极高的透明度，花卉和食品包装，打印层压，极好的高温的热学性能 |  | 7
| EP3C37F | BOPP | 辽宁华锦 | 共挤出BOPP膜，作为密封层。极低的密封初始温度，优良的热粘性及光学性能。用于优质包装（食品，文具，化妆品，衣物）。适用于在管膜BOPP生产线上生产的收缩膜，用于陈列包装。含有爽滑剂/抗结块剂 |  | 5
| EP3C39F | BOPP | 辽宁华锦 | 共挤出BOPP膜，作为密封层。尤其适用于镀金属BOPP薄膜，用于密封包装。含有爽滑剂/抗结块剂 |  | 5
| EP3X37F | BOPP | 辽宁华锦 | 同EP3C37F，用于优质包装（食品，文具，化妆品，衣物）。适用于在管膜BOPP生产线上生产的收缩膜，用于陈列包装。含有爽滑剂/抗结块剂。具有高流动性 |  | 8
| EPB08F | BOPP | 兰州石化 |  |  | 8
| EP3T56F-H | BOPP | 茂名石化 | 高速BOPP |  | 3.5
| EP3T56F-M | BOPP | 茂名石化 | 高速BOPP |  | 3
| EP3T56F-L | BOPP | 茂名石化 | 高速BOPP |  | 2.6
| F03D | BOPP | 北海炼化 | 适用于拉膜机生产的单层膜和共挤膜，用于较高流动性液体的包装、食品包装、纺织品包装、粘胶带、装饰带、热收缩膜 |  | 3
| F03G | BOPP | 广州石化 | 告诉BOPP |  | 3
| F1002 | BOPP | 燕山石化 | 透明金属食品包装 |  | 2.8
| F280F | BOPP | 绍兴三园 | 烟膜 |  | 3
| F280 | BOPP | 青岛大炼油 | 透明和镀铝食品包装膜 |  | 3.5
| F280T | BOPP | 上海石化 | 烟膜 |  | 3
| F280S | BOPP | 上海石化 | 超高速BOPP |  | 3
| F280S0 | BOPP | 上海石化 | 超高速BOPP |  | 3
| F280YQ | BOPP | 青岛大炼油 | 透明和镀铝食品包装膜 |  | 3.5
| F300 | BOPP | 洛阳石化 | 高透明高光泽BOPP |  | 1.8
| F3002 | BOPP | 燕山石化 | 透明金属食品包装 |  | 2.8
| F280M | BOPP | 茂名石化 | 高速高挺度BOPP |  | 2.8
| F280Q | BOPP | 青岛 | 高速高挺度BOPP |  | 2.8
| F300M | BOPP | 茂名石化 | 高速高挺度BOPP |  | 3
| F400H | BOPP | 广州石化 | 高速BOPP |  | 3
| FL03 | BOPP | 青岛石化 | 镭射膜专用料 |  | 3
| HB01MF | BOPP | 华北石化 |  |  | 3.5
| HB28F | BOPP | 华北石化 |  |  | 3.5
| HF42B | BOPP | 四川石化 | 烟膜
| HP425J | BOPP | 中沙 |  |  | 3
| HP523J | BOPP | 中沙 | 厚度稳定，透明度好 |  | 3
| HP525J | BOPP | 中沙 | 用于双向拉伸膜 |  | 3
| L5D98 | BOPP | 中化泉州 |  |  | 3.4
| LI28F | BOPP | 华北石化 | 用于双向拉伸膜 |  | 3
| PH384 | BOPP | 华锦 | 加工性能好，在拉膜机上易于拉伸，快速结晶；用于高速生产线 |  | 3
| PPH-F03D | BOPP | 洛阳石化 | 高速BOPP |  | 3
| PPR-FT03-S | BOPP | 茂名 |  |  | 3.1
| PPH-FL03-S | BOPP | 青岛石化 | 镭射膜专用料 |  | 3
| RF003T | BOPP | 云天化
| RP210M | BOPP | 伊朗 |  |  | 6
| S28C | BOPP | 华锦 | 镀金属膜，适用于高速拉膜机的生产线，低含水量 |  | 2
| S28F | BOPP | 华锦 | 镀金属膜，单层和共挤出，在拉膜机生产线上生产 |  | 2
| S38C | BOPP | 华锦 | 适用于高生产能力/高速拉膜机生产线的共挤出膜产品 |  | 2
| S38F | BOPP | 华锦 | 拉膜机和双气流生产线的单层膜。用于胶带、花卉包装、多层复合膜和织物包装 |  | 2
| T28F | BOPP | 大庆石化 | 镀金属膜、单层和共挤出膜，在拉膜机生产线上生产 |  | 3
| T28FE | BOPP | 大庆石化 | 镀金属膜、单层和共挤出膜，在拉膜机生产线上生产 |  | 3
| T36F | BOPP | 大连有机 | 适用于拉膜机生产的单层膜和共挤膜，用于较高流动性液体的包装、食品包装、纺织品包装、粘胶带、装饰带、热收缩膜 |  | 3
| T38C | BOPP | 辽宁华锦 | 适用于高生产能力/高速拉膜机生产线的共挤出膜产品 |  | 3
| T38F | BOPP | 天津联合 | 广泛用于食品包装膜、工业包装膜、纤维制品包装膜以及收缩膜、多层复合包装膜等包装领域，也是胶粘带基材的首选材料 |  | 3
| T46F | BOPP | 茂名石化 |  |  | 2.5-3.5
| XH1356 | BOPP | 大庆炼化 |  |  | 5.6
| YC37F | BOPP | 辽宁华锦 | 高速生产线上生产的单层和多层膜。适用于水冷吹膜。 |  | 6
| YX37F | BOPP | 大庆炼化 | 在高速生产线上生产的单层和多层膜，尤其适用于薄膜，也适用于水冷吹塑膜 |  | 9
| 1125MC | CPP | 福炼 | 流延膜（中等润滑） |  | 8.8
| 3225MC | CPP | 福炼 | 流延膜（高润滑） |  | 8
| 4540 | CPP | 华北石化 | 用于管状膜 |  | 10--12
| 5070 | CPP | 台塑 |  |  | 7.5
| 5075 | CPP | 中沙 |  |  | 7.5
| 725EF | CPP | 独山子 | 包装膜 |  | 7.5
| C1007 | CPP | 上海赛科 | 流延膜，软包装膜，用于服装、鲜花、食品、文具 |  | 7
| C5908 | CPP | 燕山石化 | 三元共聚聚丙烯，广泛应用于食品、化妆品等包装领域。 |  | 8.4
| C5608 | CPP | 燕山 |  |  | 7
| CM01 | CPP | 天津石化 | 食品包装、电器包装
| CP35F | CPP | 大庆石化
| CP800M | CPP | 茂名 | 流延膜（中层） |  | 8.5
| CP80S | CPP | 茂名 | 流延膜（外层）二元热封层 |  | 8.5
| CP9008 | CPP | 茂名 | 流延膜（外层）二元热封层 |  | 8
| CS608 | CPP | 燕山石化 | 流延膜复合膜热封层 |  | 6
| CS908 | CPP | 燕山石化 | 流延膜复合膜热封层 |  | 9
| DY-J830F | CPP | 独山子 | 包装膜 |  | 7.8
| DY-W725EF | CPP | 独山子 | 包装膜 |  | 7.5
| DY-W0723F | CPP | 独山子 | 包装膜
| EP1X35AF | CPP | 辽宁华锦 | 含有与EP1X35F不同的爽滑和抗结块添加剂配方。单层或多层流延和水冷型吹膜，可直接使用或与其他膜层压，用于食品包装如：糖果，饼干，快餐盒其他工业使用，也可注塑成各种容器的盖子和罩子。 |  | 8
| EP1X35F | CPP | 辽宁华锦 | 含有爽滑和抗结块添加剂配方。单层或多层流延和水冷型吹膜，可直接使用或与其他膜层压，用于食品包装如：糖果，饼干，快餐盒其他工业使用，也可注塑成各种容器的盖子和罩子。 |  | 8
| EP1X35HF | CPP | 辽宁华锦 | 流延膜和水冷型吹膜，具有极佳的机械性能，成膜时冒烟现象低，优良的焊接性能，用于层压结构的密封层，食品包装，衬衫，针织品 |  | 8
| EP1X37F | CPP | 茂名 | 二元热封层，流延膜 |  | 8.5
| EP2C30F | CPP | 辽宁华锦 | 在流延膜和管膜线上生产的单层和多层膜 |  | 6
| EP2C30FB | CPP | 兰州石化
| EP2C37F | CPP | 辽宁华锦 | 含有爽滑剂和抗结块剂。同EP2C30F，在流延膜和管膜线上生产的单层和多层膜。极好的热风性能和光学性能，用于食品、纺织品包装及文具夹。 |  | 6
| EP3C37F | CPP | 中原石化 | 适合制作优良的热封合性能、高光泽和透明性的复合膜。 特性：其热封性能好，流延性稳定 |  | 5.5
| EPB08F | CPP | 兰州石化 |  |  | 8
| F1608 | CPP | 燕山石化 | 货品包装,薄膜, 吹膜,水急冷膜 |  | 8
| F4008 | CPP | 茂名石化 |  |  | 8
| F500E | CPP | 上海石化 | 二元热封层 |  | 5
| F5005B | CPP | 上海石化 | 丙丁共聚聚丙烯 | 激光全息防伪膜的生产
| F5605 | CPP | 燕山石化 | 三元热封层 |  | 5
| F5606 | CPP | 燕山石化 | 三元热封层 |  | 6
| F5005 | CPP | 燕山石化 | 热稳定性，耐高温，耐低温，高强度，高光泽，易加工 |  | 5
| F5006 | CPP | 燕山石化 | 热稳定性，耐高温，耐低温，高强度，高光泽，易加工 |  | 6
| F603 | CPP | 广州 | 流延膜 |  | 6--10
| F780R | CPP | 上海石化 | 高温蒸煮膜 |  | 7.8
| F800E | CPP | 上海石化 | 二元热封层 |  | 8
| F800EDF | CPP | 上海石化 |  |  | 8
| F800EPS | CPP | 上海石化 |  |  | 8
| FC801 | CPP | 上海石化 | 镀铝流延膜 |  | 6--10
| FC801MX | CPP | 上海石化 | 镀铝流延膜 |  | 6--10
| FCP80 | CPP | 武汉乙烯 | 高附加值产品，具有优良光泽度、热封性能好等特点，被广泛应用于生产食品包装、薄膜袋等产品 |  | 8
| FCP80BS | CPP | 武汉乙烯 | 高附加值产品，具有优良光泽度、热封性能好等特点，被广泛应用于生产食品包装、薄膜袋等产品 |  | 8
| FH08-S | CPP | 青岛石化 |  |  | 8
| HP510M | CPP | 中沙 | 曾用名X30S，用于流延薄膜 |  | 9
| HB37MF | CPP | 华北石化
| PPH-F08 | CPP | 福炼 |  |  | 8
| PPR-F06-S | CPP | 茂名石化 | 抗黏连CPP电晕层专用料
| PPR-MT500B | CPP | 茂名石化 | 抗黏连CPP电晕层专用料
| RC006G | CPP | 云天化
| TF1005 | CPP | 独山子 | 食品、香烟、化妆品和服装 |  | 5
| TF1007 | CPP | 独山子 | 食品、香烟、化妆品和服装 |  | 7